## Au Nanoparticles
Extinction Peak Features
| Au 10 nm | Au 30 nm | Au 60 nm | Au 100 nm | Au Mix (four sizes) | Au Pink | Au Purple | Au60 PVP
Peak wavelength (nm)
Peak extinction
| Raw Data: Extinction (unitless) | [7 empty] | Extinction Normalized to the Peak Extinction Value
Wavelength (nm) | Au 10 nm | Au 30 nm | Au 60 nm | Au 100 nm | Au Mix (four sizes) | Au Pink | Au Purple | Au60 PVP | Au 10 nm | Au 30 nm | Au 60 nm | Au 100 nm | Au Mix (four sizes) | Au Pink | Au Purple | Au60 PVP
800 | 0.002134 | 0.001814 | 0.002231 | 0.016774 | 0.007417 | 0.000651 | 0.016687 | 0.002393
799 | 0.002158 | 0.001383 | 0.002922 | 0.017646 | 0.007225 | 0.001078 | 0.016581 | 0.00305
798 | 0.002502 | 0.002524 | 0.003208 | 0.017636 | 0.007867 | 0.001612 | 0.017856 | 0.003053
797 | 0.002172 | 0.002279 | 0.002622 | 0.018182 | 0.008053 | 0.001252 | 0.017418 | 0.003345
796 | 0.00169 | 0.002432 | 0.002704 | 0.018123 | 0.007929 | 0.000473 | 0.017312 | 0.003534
795 | 0.002463 | 0.002288 | 0.003001 | 0.018083 | 0.00777 | 0.000902 | 0.0177 | 0.00317
794 | 0.00203 | 0.002264 | 0.002781 | 0.01835 | 0.006867 | 0.000227 | 0.017526 | 0.00327
793 | 0.002125 | 0.002229 | 0.002403 | 0.018076 | 0.007662 | 0.00024 | 0.017705 | 0.003321
792 | 0.002716 | 0.002662 | 0.00367 | 0.018701 | 0.008578 | 0.001506 | 0.018257 | 0.003638
791 | 0.003235 | 0.002672 | 0.003042 | 0.019031 | 0.008029 | 0.001075 | 0.018454 | 0.004025
790 | 0.002911 | 0.002862 | 0.003419 | 0.019819 | 0.009048 | 0.001846 | 0.018942 | 0.00488
789 | 0.002883 | 0.003188 | 0.00391 | 0.018906 | 0.008377 | 0.001447 | 0.018296 | 0.003756
788 | 0.002439 | 0.002419 | 0.003181 | 0.018777 | 0.008347 | 0.000883 | 0.018043 | 0.002858
787 | 0.001977 | 0.002377 | 0.003117 | 0.019101 | 0.008923 | 0.00061 | 0.018622 | 0.003108
786 | 0.002946 | 0.00258 | 0.003218 | 0.019508 | 0.008145 | 0.001399 | 0.018191 | 0.003983
785 | 0.002406 | 0.002762 | 0.003653 | 0.019764 | 0.008094 | 0.000816 | 0.018946 | 0.003871
784 | 0.002645 | 0.002566 | 0.003095 | 0.019397 | 0.008118 | 0.000666 | 0.018688 | 0.003351
783 | 0.00219 | 0.002434 | 0.00302 | 0.019782 | 0.008314 | 0.000728 | 0.018889 | 0.003406
782 | 0.002736 | 0.002209 | 0.003317 | 0.020129 | 0.008918 | 0.001473 | 0.019568 | 0.003697
781 | 0.002311 | 0.002027 | 0.002976 | 0.020035 | 0.008511 | 0.001077 | 0.018653 | 0.00376
780 | 0.002805 | 0.002657 | 0.003611 | 0.020297 | 0.008816 | 0.001235 | 0.019082 | 0.004124
779 | 0.002987 | 0.00357 | 0.00378 | 0.02079 | 0.009784 | 0.001637 | 0.019534 | 0.003818
778 | 0.002475 | 0.003186 | 0.003643 | 0.021319 | 0.008996 | 0.001286 | 0.019548 | 0.004425
777 | 0.002712 | 0.002364 | 0.003963 | 0.020934 | 0.008791 | 0.00137 | 0.019255 | 0.003822
776 | 0.002014 | 0.002254 | 0.003343 | 0.021171 | 0.009142 | 0.001467 | 0.019139 | 0.003928
775 | 0.002362 | 0.002671 | 0.003216 | 0.021648 | 0.009099 | 0.00123 | 0.019795 | 0.003851
774 | 0.002258 | 0.002723 | 0.003052 | 0.021553 | 0.009045 | 0.001358 | 0.019236 | 0.004215
773 | 0.002762 | 0.002697 | 0.003445 | 0.021263 | 0.009056 | 0.002026 | 0.020027 | 0.004262
772 | 0.002897 | 0.0033 | 0.003757 | 0.022397 | 0.009743 | 0.001797 | 0.020309 | 0.004678
771 | 0.002851 | 0.003023 | 0.004059 | 0.023076 | 0.009926 | 0.001914 | 0.02119 | 0.004873
770 | 0.002852 | 0.002438 | 0.003731 | 0.022435 | 0.009484 | 0.001109 | 0.020128 | 0.004098
769 | 0.0021 | 0.002347 | 0.003682 | 0.021999 | 0.00879 | 0.001396 | 0.019981 | 0.003754
768 | 0.003261 | 0.003097 | 0.004162 | 0.022913 | 0.009894 | 0.001797 | 0.021127 | 0.004795
767 | 0.002712 | 0.002787 | 0.003708 | 0.023022 | 0.00983 | 0.001295 | 0.020685 | 0.003987
766 | 0.00284 | 0.002536 | 0.003535 | 0.023547 | 0.009979 | 0.001834 | 0.020902 | 0.004215
765 | 0.002612 | 0.0027 | 0.003687 | 0.023108 | 0.009669 | 0.001474 | 0.020908 | 0.004381
764 | 0.00303 | 0.00233 | 0.003683 | 0.023994 | 0.009578 | 0.002122 | 0.021187 | 0.004097
763 | 0.002864 | 0.003008 | 0.004162 | 0.023759 | 0.010434 | 0.002159 | 0.02113 | 0.004542
762 | 0.002755 | 0.002488 | 0.004264 | 0.024022 | 0.010127 | 0.001855 | 0.021091 | 0.00479
761 | 0.002603 | 0.002838 | 0.0042 | 0.024165 | 0.010366 | 0.001951 | 0.021775 | 0.004589
760 | 0.002817 | 0.003298 | 0.004425 | 0.024524 | 0.010703 | 0.00241 | 0.022138 | 0.004951
759 | 0.00302 | 0.002538 | 0.003877 | 0.024773 | 0.010683 | 0.00191 | 0.021667 | 0.004666
758 | 0.002969 | 0.00291 | 0.003898 | 0.025262 | 0.010557 | 0.001687 | 0.022072 | 0.004588
757 | 0.003152 | 0.003104 | 0.004196 | 0.025233 | 0.010722 | 0.001923 | 0.022149 | 0.004872
756 | 0.00271 | 0.002913 | 0.003975 | 0.026143 | 0.01099 | 0.00217 | 0.022339 | 0.004986
755 | 0.002729 | 0.003045 | 0.004098 | 0.025521 | 0.010808 | 0.002104 | 0.022297 | 0.004693
754 | 0.00277 | 0.002933 | 0.004154 | 0.025481 | 0.010362 | 0.001852 | 0.022736 | 0.00496
753 | 0.003096 | 0.003254 | 0.004588 | 0.026516 | 0.011623 | 0.002005 | 0.023079 | 0.005281
752 | 0.002795 | 0.003072 | 0.003851 | 0.026321 | 0.01113 | 0.002161 | 0.022378 | 0.005148
751 | 0.002524 | 0.00263 | 0.004246 | 0.0265 | 0.010971 | 0.001618 | 0.022138 | 0.004779
750 | 0.003338 | 0.002665 | 0.004103 | 0.026952 | 0.010954 | 0.001933 | 0.023011 | 0.005316
749 | 0.003415 | 0.003503 | 0.00444 | 0.02737 | 0.011357 | 0.002237 | 0.023679 | 0.005553
748 | 0.003287 | 0.0031 | 0.004553 | 0.027517 | 0.011496 | 0.002024 | 0.023578 | 0.005505
747 | 0.002956 | 0.003077 | 0.004447 | 0.027818 | 0.01159 | 0.001915 | 0.023903 | 0.004969
746 | 0.002877 | 0.003181 | 0.004626 | 0.027718 | 0.011503 | 0.002239 | 0.023928 | 0.005089
745 | 0.003341 | 0.003269 | 0.004397 | 0.027806 | 0.011818 | 0.002469 | 0.023733 | 0.005346
744 | 0.003148 | 0.003395 | 0.004536 | 0.028258 | 0.011676 | 0.002399 | 0.023811 | 0.005551
743 | 0.003148 | 0.003051 | 0.004427 | 0.02861 | 0.011386 | 0.002038 | 0.024232 | 0.005349
742 | 0.003074 | 0.003325 | 0.00412 | 0.028817 | 0.011918 | 0.002493 | 0.024265 | 0.005091
741 | 0.002885 | 0.002952 | 0.004008 | 0.029309 | 0.011991 | 0.00246 | 0.02464 | 0.005092
740 | 0.002954 | 0.00306 | 0.004667 | 0.029487 | 0.0118 | 0.00246 | 0.024793 | 0.005213
739 | 0.002982 | 0.003472 | 0.004588 | 0.029213 | 0.011915 | 0.00183 | 0.024644 | 0.005393
738 | 0.003508 | 0.003682 | 0.00485 | 0.029713 | 0.012558 | 0.002516 | 0.025335 | 0.005662
737 | 0.003194 | 0.003279 | 0.005097 | 0.030356 | 0.012242 | 0.002549 | 0.025322 | 0.005564
736 | 0.003294 | 0.003511 | 0.004678 | 0.030074 | 0.012561 | 0.002512 | 0.025111 | 0.005843
735 | 0.003499 | 0.003093 | 0.004578 | 0.030784 | 0.012784 | 0.00288 | 0.026126 | 0.005623
734 | 0.003817 | 0.003747 | 0.005034 | 0.031441 | 0.012996 | 0.002895 | 0.026381 | 0.006064
733 | 0.003916 | 0.003688 | 0.005697 | 0.031875 | 0.013164 | 0.003058 | 0.026247 | 0.00602
732 | 0.003696 | 0.003356 | 0.005137 | 0.031431 | 0.013251 | 0.002767 | 0.026566 | 0.005884
731 | 0.00362 | 0.004093 | 0.005639 | 0.032089 | 0.013325 | 0.003287 | 0.02658 | 0.006029
730 | 0.003801 | 0.003697 | 0.005141 | 0.032276 | 0.013693 | 0.003049 | 0.026754 | 0.006211
729 | 0.003569 | 0.003737 | 0.005134 | 0.032293 | 0.013378 | 0.002636 | 0.027081 | 0.005825
728 | 0.003513 | 0.003477 | 0.00507 | 0.032829 | 0.01355 | 0.002762 | 0.027132 | 0.00598
727 | 0.003649 | 0.003847 | 0.005131 | 0.033484 | 0.013372 | 0.002741 | 0.027677 | 0.005971
726 | 0.003585 | 0.003869 | 0.005249 | 0.033115 | 0.013798 | 0.002747 | 0.027499 | 0.005849
725 | 0.003471 | 0.003439 | 0.005191 | 0.033653 | 0.01385 | 0.00288 | 0.027724 | 0.005778
724 | 0.003226 | 0.003507 | 0.005236 | 0.033646 | 0.014026 | 0.002713 | 0.027619 | 0.005592
723 | 0.003435 | 0.003636 | 0.005111 | 0.034311 | 0.014016 | 0.002809 | 0.028183 | 0.005862
722 | 0.003788 | 0.004184 | 0.00528 | 0.034942 | 0.014133 | 0.003065 | 0.028598 | 0.006032
721 | 0.003775 | 0.004013 | 0.005624 | 0.034889 | 0.01401 | 0.003087 | 0.028586 | 0.006092
720 | 0.003654 | 0.004183 | 0.005554 | 0.035372 | 0.01467 | 0.003094 | 0.028984 | 0.006273
719 | 0.003518 | 0.003802 | 0.005534 | 0.035387 | 0.014115 | 0.003272 | 0.02861 | 0.006077
718 | 0.003804 | 0.004142 | 0.006027 | 0.035989 | 0.014687 | 0.002887 | 0.029362 | 0.006179
717 | 0.003741 | 0.00441 | 0.005949 | 0.03634 | 0.014859 | 0.003032 | 0.029577 | 0.006378
716 | 0.004179 | 0.004338 | 0.006376 | 0.037215 | 0.015188 | 0.00379 | 0.03028 | 0.006614
715 | 0.003844 | 0.004251 | 0.005987 | 0.036801 | 0.014921 | 0.003233 | 0.030056 | 0.0065
714 | 0.004008 | 0.003906 | 0.006236 | 0.037271 | 0.015415 | 0.003471 | 0.030199 | 0.006814
713 | 0.004141 | 0.004452 | 0.005963 | 0.037849 | 0.015118 | 0.003611 | 0.030517 | 0.006649
712 | 0.003839 | 0.004311 | 0.006108 | 0.037997 | 0.01543 | 0.003458 | 0.030606 | 0.006658
711 | 0.003856 | 0.004334 | 0.005776 | 0.038192 | 0.015274 | 0.00325 | 0.03061 | 0.006375
710 | 0.003623 | 0.004098 | 0.00606 | 0.038148 | 0.015324 | 0.003112 | 0.03109 | 0.006603
709 | 0.004112 | 0.00418 | 0.006468 | 0.039193 | 0.01568 | 0.003233 | 0.031313 | 0.006619
708 | 0.003829 | 0.004216 | 0.005996 | 0.039403 | 0.015634 | 0.003418 | 0.031679 | 0.006749
707 | 0.004273 | 0.004198 | 0.006294 | 0.039565 | 0.016056 | 0.00363 | 0.032139 | 0.006627
706 | 0.004082 | 0.004536 | 0.006018 | 0.04015 | 0.015862 | 0.003708 | 0.032144 | 0.006297
705 | 0.003647 | 0.00427 | 0.006625 | 0.040238 | 0.015976 | 0.003431 | 0.032505 | 0.006538
704 | 0.004238 | 0.00486 | 0.006469 | 0.040973 | 0.016475 | 0.003447 | 0.032861 | 0.007068
703 | 0.004259 | 0.004665 | 0.006531 | 0.04118 | 0.016744 | 0.003465 | 0.033092 | 0.007064
702 | 0.004191 | 0.004507 | 0.006649 | 0.041567 | 0.016773 | 0.003889 | 0.033463 | 0.006866
701 | 0.004587 | 0.004897 | 0.006704 | 0.042058 | 0.01703 | 0.003988 | 0.034036 | 0.007251
700 | 0.004363 | 0.00457 | 0.006785 | 0.042461 | 0.016919 | 0.003316 | 0.03351 | 0.006986
699 | 0.004685 | 0.005136 | 0.007352 | 0.043043 | 0.017626 | 0.004014 | 0.034865 | 0.007643
698 | 0.004432 | 0.004802 | 0.006879 | 0.043237 | 0.01719 | 0.003896 | 0.035047 | 0.007433
697 | 0.004515 | 0.005029 | 0.007164 | 0.043593 | 0.017636 | 0.004041 | 0.0351 | 0.00753
696 | 0.004696 | 0.005009 | 0.007116 | 0.044408 | 0.017888 | 0.004143 | 0.035216 | 0.007906
695 | 0.004892 | 0.00525 | 0.00747 | 0.044589 | 0.017765 | 0.004091 | 0.035867 | 0.007887
694 | 0.004978 | 0.00545 | 0.007572 | 0.045498 | 0.018369 | 0.004743 | 0.036659 | 0.008059
693 | 0.004793 | 0.00516 | 0.007602 | 0.045402 | 0.018195 | 0.004223 | 0.036441 | 0.00789
692 | 0.004644 | 0.005091 | 0.007532 | 0.045794 | 0.018357 | 0.004297 | 0.036547 | 0.007611
691 | 0.005313 | 0.005602 | 0.008058 | 0.046547 | 0.018743 | 0.004847 | 0.037847 | 0.008474
690 | 0.005148 | 0.005642 | 0.007916 | 0.046838 | 0.019278 | 0.004863 | 0.037923 | 0.008728
689 | 0.005158 | 0.0058 | 0.007833 | 0.047342 | 0.019315 | 0.004771 | 0.038135 | 0.008482
688 | 0.005243 | 0.005454 | 0.008463 | 0.047884 | 0.019282 | 0.004943 | 0.038403 | 0.0085
687 | 0.005141 | 0.005789 | 0.008311 | 0.048025 | 0.019362 | 0.004817 | 0.039129 | 0.00862
686 | 0.005722 | 0.006059 | 0.008503 | 0.048903 | 0.019675 | 0.004912 | 0.039146 | 0.008853
685 | 0.005093 | 0.005529 | 0.00826 | 0.048962 | 0.019469 | 0.004899 | 0.039491 | 0.008724
684 | 0.005265 | 0.00588 | 0.008548 | 0.049342 | 0.019757 | 0.00507 | 0.039951 | 0.008829
683 | 0.005539 | 0.005749 | 0.008336 | 0.05011 | 0.020016 | 0.005053 | 0.040332 | 0.008995
682 | 0.005185 | 0.005907 | 0.008481 | 0.05049 | 0.020035 | 0.005118 | 0.040773 | 0.008982
681 | 0.005573 | 0.00599 | 0.008627 | 0.050858 | 0.020478 | 0.005256 | 0.04131 | 0.009156
680 | 0.005717 | 0.006319 | 0.009144 | 0.05147 | 0.020887 | 0.005212 | 0.041749 | 0.009335
679 | 0.005578 | 0.006061 | 0.008852 | 0.051894 | 0.0208 | 0.005168 | 0.042057 | 0.009478
678 | 0.005639 | 0.006222 | 0.00906 | 0.052461 | 0.02119 | 0.005565 | 0.042725 | 0.009593
677 | 0.005718 | 0.006463 | 0.009078 | 0.05285 | 0.021202 | 0.005567 | 0.043041 | 0.009821
676 | 0.005739 | 0.005905 | 0.009071 | 0.053139 | 0.021427 | 0.005492 | 0.043712 | 0.009741
675 | 0.005901 | 0.006335 | 0.009496 | 0.053822 | 0.021598 | 0.005777 | 0.044086 | 0.010202
674 | 0.005772 | 0.006422 | 0.009639 | 0.054307 | 0.02201 | 0.005867 | 0.04429 | 0.010016
673 | 0.005973 | 0.006783 | 0.009998 | 0.054624 | 0.022109 | 0.006007 | 0.045124 | 0.010231
672 | 0.006137 | 0.006538 | 0.009818 | 0.055011 | 0.022262 | 0.006031 | 0.045592 | 0.010363
671 | 0.006239 | 0.00677 | 0.009885 | 0.05549 | 0.022557 | 0.006093 | 0.045834 | 0.010571
670 | 0.006063 | 0.006664 | 0.010023 | 0.055947 | 0.022451 | 0.005969 | 0.046153 | 0.010653
669 | 0.006511 | 0.007104 | 0.010332 | 0.056999 | 0.023254 | 0.006392 | 0.047146 | 0.011155
668 | 0.006441 | 0.007093 | 0.010464 | 0.057358 | 0.02312 | 0.006211 | 0.047462 | 0.011109
667 | 0.006511 | 0.007366 | 0.010878 | 0.058037 | 0.02338 | 0.006499 | 0.048077 | 0.011221
666 | 0.006308 | 0.007421 | 0.010891 | 0.058164 | 0.023325 | 0.006295 | 0.048578 | 0.011236
665 | 0.006692 | 0.007769 | 0.010948 | 0.059361 | 0.024017 | 0.00665 | 0.049462 | 0.011606
664 | 0.006604 | 0.007705 | 0.011279 | 0.059714 | 0.024088 | 0.006915 | 0.049655 | 0.01189
663 | 0.006766 | 0.007831 | 0.011302 | 0.060118 | 0.024359 | 0.006796 | 0.050614 | 0.011922
662 | 0.006895 | 0.007607 | 0.011145 | 0.060238 | 0.024252 | 0.006788 | 0.050875 | 0.011991
661 | 0.007001 | 0.007826 | 0.011338 | 0.061113 | 0.024795 | 0.007131 | 0.051629 | 0.012345
660 | 0.00706 | 0.007893 | 0.012015 | 0.061679 | 0.024856 | 0.007264 | 0.051944 | 0.01256
659 | 0.007305 | 0.008357 | 0.012131 | 0.062307 | 0.025618 | 0.007389 | 0.052961 | 0.012681
658 | 0.007328 | 0.00834 | 0.011898 | 0.062372 | 0.025383 | 0.007625 | 0.053388 | 0.01283
657 | 0.007281 | 0.008323 | 0.012506 | 0.062992 | 0.025845 | 0.007533 | 0.053877 | 0.013005
656 | 0.007381 | 0.008426 | 0.012543 | 0.063825 | 0.025958 | 0.00771 | 0.054718 | 0.01372
655 | 0.007705 | 0.008728 | 0.013056 | 0.064232 | 0.026503 | 0.007772 | 0.055475 | 0.013772
654 | 0.007477 | 0.008913 | 0.013141 | 0.064878 | 0.026598 | 0.007915 | 0.056025 | 0.013709
653 | 0.007829 | 0.009066 | 0.013095 | 0.065329 | 0.026801 | 0.008108 | 0.056726 | 0.014176
652 | 0.008065 | 0.009246 | 0.013792 | 0.066197 | 0.027204 | 0.008283 | 0.057526 | 0.014492
651 | 0.008378 | 0.009446 | 0.013927 | 0.066755 | 0.027715 | 0.008477 | 0.058157 | 0.014804
650 | 0.008408 | 0.009668 | 0.013989 | 0.067246 | 0.027675 | 0.008735 | 0.058942 | 0.015114
649 | 0.008256 | 0.009752 | 0.014429 | 0.067534 | 0.028148 | 0.008754 | 0.059455 | 0.015273
648 | 0.008442 | 0.009569 | 0.014528 | 0.06804 | 0.028391 | 0.008948 | 0.060331 | 0.015445
647 | 0.008075 | 0.009756 | 0.014435 | 0.068531 | 0.028347 | 0.008746 | 0.060865 | 0.015555
646 | 0.00856 | 0.009965 | 0.014941 | 0.06938 | 0.028848 | 0.009327 | 0.061713 | 0.015773
645 | 0.008847 | 0.010258 | 0.015307 | 0.070059 | 0.029251 | 0.00967 | 0.063033 | 0.016372
644 | 0.00867 | 0.010509 | 0.015409 | 0.070576 | 0.02945 | 0.009577 | 0.063515 | 0.016747
643 | 0.009197 | 0.01112 | 0.01599 | 0.071116 | 0.029896 | 0.009968 | 0.064455 | 0.016965
642 | 0.009205 | 0.010807 | 0.016202 | 0.071631 | 0.030072 | 0.009977 | 0.064885 | 0.017383
641 | 0.009491 | 0.011521 | 0.016952 | 0.072383 | 0.030629 | 0.010412 | 0.066031 | 0.01803
640 | 0.009637 | 0.011511 | 0.016923 | 0.072955 | 0.030926 | 0.01071 | 0.067035 | 0.018251
639 | 0.009489 | 0.011562 | 0.017285 | 0.073354 | 0.031214 | 0.010555 | 0.067693 | 0.01851
638 | 0.009977 | 0.012096 | 0.017707 | 0.074119 | 0.03165 | 0.010946 | 0.068774 | 0.019041
637 | 0.01004 | 0.012076 | 0.017875 | 0.07451 | 0.032127 | 0.011074 | 0.069579 | 0.019293
636 | 0.009946 | 0.012267 | 0.018253 | 0.075116 | 0.032109 | 0.011003 | 0.07008 | 0.019674
635 | 0.010156 | 0.012556 | 0.018728 | 0.075692 | 0.032727 | 0.011419 | 0.071414 | 0.020003
634 | 0.010414 | 0.012587 | 0.018866 | 0.076379 | 0.033174 | 0.011553 | 0.072117 | 0.020464
633 | 0.010551 | 0.012984 | 0.019359 | 0.076865 | 0.033279 | 0.011874 | 0.072907 | 0.020691
632 | 0.01077 | 0.013105 | 0.019981 | 0.077514 | 0.03389 | 0.012148 | 0.074157 | 0.021611
631 | 0.011109 | 0.013623 | 0.02045 | 0.078173 | 0.034228 | 0.012482 | 0.075357 | 0.022129
630 | 0.011119 | 0.013813 | 0.02081 | 0.07867 | 0.034644 | 0.012731 | 0.075971 | 0.022467
629 | 0.011261 | 0.014104 | 0.021152 | 0.079246 | 0.03488 | 0.012826 | 0.077152 | 0.022835
628 | 0.011333 | 0.014135 | 0.021489 | 0.079574 | 0.035259 | 0.013018 | 0.077874 | 0.023427
627 | 0.011662 | 0.014628 | 0.022068 | 0.080239 | 0.035575 | 0.013408 | 0.078765 | 0.02399
626 | 0.011879 | 0.014909 | 0.022485 | 0.080997 | 0.035966 | 0.013573 | 0.07986 | 0.024652
625 | 0.012346 | 0.015344 | 0.023228 | 0.081623 | 0.03673 | 0.013962 | 0.08098 | 0.025167
624 | 0.012379 | 0.015713 | 0.023852 | 0.081859 | 0.036876 | 0.014566 | 0.081959 | 0.025774
623 | 0.01234 | 0.015902 | 0.024154 | 0.082458 | 0.036946 | 0.014624 | 0.082877 | 0.026049
622 | 0.013123 | 0.016464 | 0.025061 | 0.083243 | 0.038001 | 0.015127 | 0.084192 | 0.027014
621 | 0.013102 | 0.016679 | 0.025444 | 0.08373 | 0.038267 | 0.015322 | 0.085153 | 0.027534
620 | 0.013361 | 0.017076 | 0.026276 | 0.084287 | 0.038793 | 0.01593 | 0.086452 | 0.028388
619 | 0.013606 | 0.017642 | 0.026923 | 0.084995 | 0.039641 | 0.016349 | 0.087586 | 0.029066
618 | 0.013989 | 0.017906 | 0.027494 | 0.085533 | 0.039729 | 0.016494 | 0.088478 | 0.029928
617 | 0.013769 | 0.018307 | 0.028141 | 0.086013 | 0.040267 | 0.016959 | 0.089618 | 0.030432
616 | 0.014403 | 0.018985 | 0.028553 | 0.086728 | 0.040857 | 0.0173 | 0.090767 | 0.031352
615 | 0.014308 | 0.019091 | 0.029242 | 0.087156 | 0.041145 | 0.017396 | 0.091597 | 0.031781
614 | 0.014912 | 0.019761 | 0.030427 | 0.08782 | 0.041862 | 0.018074 | 0.093138 | 0.032887
613 | 0.015146 | 0.020065 | 0.031111 | 0.088283 | 0.042315 | 0.018366 | 0.094386 | 0.033698
612 | 0.015385 | 0.020612 | 0.031621 | 0.088918 | 0.042724 | 0.018712 | 0.095378 | 0.034204
611 | 0.015709 | 0.021084 | 0.032428 | 0.08925 | 0.043372 | 0.01897 | 0.096403 | 0.035234
610 | 0.015972 | 0.021681 | 0.033563 | 0.089938 | 0.044082 | 0.019882 | 0.097607 | 0.036347
609 | 0.0164 | 0.022068 | 0.034286 | 0.090312 | 0.044463 | 0.02029 | 0.098922 | 0.037089
608 | 0.016527 | 0.022546 | 0.035282 | 0.090772 | 0.044975 | 0.020723 | 0.099916 | 0.0381
607 | 0.016981 | 0.023257 | 0.035908 | 0.091175 | 0.045803 | 0.021159 | 0.101049 | 0.039184
606 | 0.017284 | 0.02378 | 0.036901 | 0.09171 | 0.046282 | 0.021604 | 0.102538 | 0.039913
605 | 0.017613 | 0.02449 | 0.037951 | 0.092327 | 0.046905 | 0.022267 | 0.10342 | 0.041099
604 | 0.0182 | 0.024883 | 0.038921 | 0.092871 | 0.047756 | 0.022878 | 0.104681 | 0.042136
603 | 0.018594 | 0.025763 | 0.040081 | 0.09348 | 0.048377 | 0.02357 | 0.105898 | 0.043686
602 | 0.01858 | 0.026346 | 0.041026 | 0.093704 | 0.049038 | 0.023964 | 0.106873 | 0.044354
601 | 0.018858 | 0.026925 | 0.04183 | 0.094074 | 0.049374 | 0.024567 | 0.108021 | 0.045513
600 | 0.019658 | 0.027819 | 0.043344 | 0.094567 | 0.050367 | 0.025182 | 0.109282 | 0.047015
599 | 0.019796 | 0.028593 | 0.044241 | 0.094769 | 0.050972 | 0.025868 | 0.110331 | 0.048027
598 | 0.020701 | 0.029667 | 0.045808 | 0.095685 | 0.051933 | 0.026894 | 0.111897 | 0.04958
597 | 0.020878 | 0.030303 | 0.046858 | 0.095736 | 0.052515 | 0.027235 | 0.112732 | 0.050565
596 | 0.021315 | 0.031081 | 0.047948 | 0.096187 | 0.053125 | 0.027913 | 0.114045 | 0.052001
595 | 0.021722 | 0.03171 | 0.049305 | 0.096407 | 0.053795 | 0.028728 | 0.11526 | 0.053257
594 | 0.022072 | 0.032748 | 0.051015 | 0.096872 | 0.054789 | 0.029894 | 0.116343 | 0.054811
593 | 0.022568 | 0.03367 | 0.051811 | 0.097258 | 0.055413 | 0.030365 | 0.11716 | 0.056151
592 | 0.023096 | 0.034593 | 0.053463 | 0.09772 | 0.056575 | 0.03133 | 0.118482 | 0.057751
591 | 0.023636 | 0.035609 | 0.054689 | 0.097749 | 0.056956 | 0.032065 | 0.119541 | 0.059121
590 | 0.024185 | 0.036652 | 0.056294 | 0.098348 | 0.058169 | 0.033024 | 0.120764 | 0.060823
589 | 0.024668 | 0.037672 | 0.05774 | 0.098368 | 0.059029 | 0.033808 | 0.121614 | 0.062277
588 | 0.025114 | 0.038692 | 0.058974 | 0.098377 | 0.059583 | 0.034614 | 0.122469 | 0.063697
587 | 0.025765 | 0.039939 | 0.060723 | 0.098745 | 0.060738 | 0.035832 | 0.123593 | 0.065415
586 | 0.026642 | 0.041449 | 0.062408 | 0.09933 | 0.061741 | 0.036889 | 0.125102 | 0.067274
585 | 0.026658 | 0.04262 | 0.063834 | 0.099118 | 0.062453 | 0.03768 | 0.12549 | 0.068601
584 | 0.027592 | 0.043748 | 0.065442 | 0.099465 | 0.063527 | 0.038937 | 0.126613 | 0.070408
583 | 0.028213 | 0.045161 | 0.067356 | 0.09953 | 0.064406 | 0.040067 | 0.127746 | 0.072389
582 | 0.029136 | 0.04658 | 0.069168 | 0.099871 | 0.065474 | 0.04123 | 0.128692 | 0.074245
581 | 0.029766 | 0.048208 | 0.070984 | 0.100011 | 0.066655 | 0.042737 | 0.129817 | 0.076159
580 | 0.030389 | 0.0497 | 0.072663 | 0.099978 | 0.067805 | 0.043803 | 0.130473 | 0.077924
579 | 0.031051 | 0.051273 | 0.074689 | 0.099992 | 0.06872 | 0.045111 | 0.131188 | 0.079979
578 | 0.031559 | 0.052808 | 0.076458 | 0.099971 | 0.069753 | 0.046379 | 0.131969 | 0.081789
577 | 0.032341 | 0.054795 | 0.078288 | 0.100003 | 0.070681 | 0.048013 | 0.13289 | 0.083969
576 | 0.03333 | 0.056493 | 0.080384 | 0.100032 | 0.07207 | 0.049377 | 0.133584 | 0.086046
575 | 0.03406 | 0.058385 | 0.082449 | 0.099947 | 0.073352 | 0.05078 | 0.134442 | 0.088129
574 | 0.034868 | 0.060051 | 0.084537 | 0.099745 | 0.074476 | 0.052425 | 0.135058 | 0.090467
573 | 0.035852 | 0.062194 | 0.086499 | 0.099627 | 0.075724 | 0.054136 | 0.135788 | 0.092653
572 | 0.036661 | 0.064057 | 0.088498 | 0.099484 | 0.076748 | 0.055514 | 0.136014 | 0.094447
571 | 0.037324 | 0.066229 | 0.090947 | 0.099582 | 0.078397 | 0.057495 | 0.136992 | 0.097143
570 | 0.038488 | 0.068835 | 0.093263 | 0.099349 | 0.079913 | 0.059577 | 0.137512 | 0.09975
569 | 0.039572 | 0.071225 | 0.0957 | 0.099274 | 0.081242 | 0.061303 | 0.138237 | 0.101945
568 | 0.040156 | 0.07317 | 0.097769 | 0.098832 | 0.08244 | 0.063037 | 0.138287 | 0.104126
567 | 0.041144 | 0.075837 | 0.100172 | 0.098588 | 0.083996 | 0.065085 | 0.138977 | 0.106441
566 | 0.042094 | 0.078289 | 0.102294 | 0.09836 | 0.0853 | 0.067175 | 0.139435 | 0.108962
565 | 0.042899 | 0.080605 | 0.104522 | 0.098017 | 0.086584 | 0.069103 | 0.139698 | 0.111142
564 | 0.044359 | 0.083311 | 0.107135 | 0.097792 | 0.088051 | 0.071436 | 0.140275 | 0.114047
563 | 0.044999 | 0.086061 | 0.10929 | 0.097526 | 0.089669 | 0.073625 | 0.140434 | 0.11641
562 | 0.046225 | 0.088893 | 0.111905 | 0.097369 | 0.091253 | 0.075894 | 0.140709 | 0.118725
561 | 0.047154 | 0.091691 | 0.114368 | 0.096542 | 0.092672 | 0.078191 | 0.141013 | 0.121502
560 | 0.048244 | 0.094425 | 0.116594 | 0.095964 | 0.093848 | 0.080417 | 0.141143 | 0.12373
559 | 0.049487 | 0.097339 | 0.119157 | 0.095563 | 0.095908 | 0.08326 | 0.141531 | 0.126322
558 | 0.050742 | 0.100478 | 0.121828 | 0.095072 | 0.09741 | 0.085667 | 0.14186 | 0.128975
557 | 0.051748 | 0.103487 | 0.123983 | 0.094446 | 0.098997 | 0.08822 | 0.14193 | 0.131344
556 | 0.053151 | 0.106832 | 0.126949 | 0.093891 | 0.100614 | 0.091178 | 0.142273 | 0.134139
555 | 0.054394 | 0.110079 | 0.129649 | 0.093428 | 0.102508 | 0.093949 | 0.142483 | 0.136902
554 | 0.055477 | 0.113354 | 0.132216 | 0.092743 | 0.104027 | 0.096758 | 0.142506 | 0.139451
553 | 0.056695 | 0.116693 | 0.134575 | 0.092087 | 0.105688 | 0.09946 | 0.142619 | 0.142085
552 | 0.057952 | 0.120041 | 0.137031 | 0.091469 | 0.107405 | 0.102408 | 0.142677 | 0.144576
551 | 0.059038 | 0.123341 | 0.1397 | 0.090882 | 0.10891 | 0.105375 | 0.143015 | 0.146911
550 | 0.060448 | 0.126674 | 0.141922 | 0.090104 | 0.110446 | 0.108382 | 0.143131 | 0.149235
549 | 0.061903 | 0.13043 | 0.144588 | 0.089652 | 0.112339 | 0.111656 | 0.143351 | 0.15182
548 | 0.063055 | 0.133799 | 0.146828 | 0.088849 | 0.113878 | 0.114331 | 0.143623 | 0.154036
547 | 0.064011 | 0.136666 | 0.148793 | 0.087914 | 0.115006 | 0.117274 | 0.143525 | 0.155471
546 | 0.065469 | 0.139971 | 0.150777 | 0.087241 | 0.116901 | 0.120448 | 0.143695 | 0.157773
545 | 0.06656 | 0.142893 | 0.152594 | 0.086518 | 0.118041 | 0.123022 | 0.14413 | 0.159434
544 | 0.067914 | 0.146176 | 0.154501 | 0.085785 | 0.11957 | 0.126277 | 0.144362 | 0.161272
543 | 0.068977 | 0.149216 | 0.156069 | 0.08499 | 0.12087 | 0.128833 | 0.144274 | 0.162553
542 | 0.070272 | 0.152276 | 0.157607 | 0.084354 | 0.122159 | 0.131926 | 0.144552 | 0.163954
541 | 0.071451 | 0.155349 | 0.159298 | 0.083765 | 0.123381 | 0.135154 | 0.145036 | 0.165127
540 | 0.072439 | 0.157835 | 0.160068 | 0.082357 | 0.124324 | 0.137465 | 0.144812 | 0.165781
539 | 0.073668 | 0.16065 | 0.161319 | 0.081811 | 0.125574 | 0.14023 | 0.145003 | 0.166878
538 | 0.074698 | 0.163159 | 0.162039 | 0.081092 | 0.126615 | 0.142822 | 0.145369 | 0.167507
537 | 0.07566 | 0.165667 | 0.162646 | 0.08012 | 0.127286 | 0.145296 | 0.145153 | 0.167773
536 | 0.076917 | 0.168266 | 0.163553 | 0.079386 | 0.1283 | 0.148037 | 0.145857 | 0.168159
535 | 0.078007 | 0.170569 | 0.163669 | 0.078503 | 0.128606 | 0.150646 | 0.14608 | 0.168065
534 | 0.079039 | 0.172547 | 0.164122 | 0.077887 | 0.12961 | 0.152861 | 0.146111 | 0.167838
533 | 0.079733 | 0.17438 | 0.163575 | 0.077035 | 0.130072 | 0.154744 | 0.146368 | 0.167351
532 | 0.080722 | 0.175937 | 0.163272 | 0.075795 | 0.130216 | 0.156717 | 0.146445 | 0.166816
531 | 0.081511 | 0.177583 | 0.1627 | 0.075155 | 0.13056 | 0.158342 | 0.146238 | 0.166033
530 | 0.082583 | 0.179044 | 0.162162 | 0.074471 | 0.131216 | 0.160471 | 0.146771 | 0.165111
529 | 0.083348 | 0.179978 | 0.161005 | 0.073541 | 0.130842 | 0.161725 | 0.146591 | 0.163793
528 | 0.083853 | 0.181095 | 0.159839 | 0.072668 | 0.130739 | 0.163124 | 0.14662 | 0.1625
527 | 0.084626 | 0.181615 | 0.158816 | 0.071826 | 0.130754 | 0.164557 | 0.146649 | 0.16103
526 | 0.085108 | 0.182151 | 0.156853 | 0.070864 | 0.130264 | 0.165177 | 0.14626 | 0.159034
525 | 0.085766 | 0.182253 | 0.154974 | 0.070066 | 0.129708 | 0.165865 | 0.14578 | 0.157024
524 | 0.086221 | 0.182402 | 0.153463 | 0.069359 | 0.129379 | 0.166625 | 0.145831 | 0.154987
523 | 0.086392 | 0.18199 | 0.151147 | 0.068464 | 0.128478 | 0.166855 | 0.145229 | 0.152214
522 | 0.086723 | 0.181854 | 0.149173 | 0.067376 | 0.127917 | 0.167143 | 0.144756 | 0.150304
521 | 0.086767 | 0.1807 | 0.146612 | 0.066553 | 0.126628 | 0.16687 | 0.14395 | 0.147826
520 | 0.087164 | 0.180335 | 0.144629 | 0.065962 | 0.125804 | 0.166663 | 0.143736 | 0.145774
519 | 0.087172 | 0.179269 | 0.142362 | 0.065155 | 0.12488 | 0.166461 | 0.142721 | 0.142975
518 | 0.087258 | 0.178131 | 0.139989 | 0.064228 | 0.123968 | 0.165941 | 0.14215 | 0.140488
517 | 0.087277 | 0.176295 | 0.137162 | 0.063271 | 0.122337 | 0.165189 | 0.140903 | 0.137704
516 | 0.087353 | 0.174986 | 0.13473 | 0.062725 | 0.121203 | 0.164394 | 0.139944 | 0.135373
515 | 0.087139 | 0.173476 | 0.132378 | 0.061624 | 0.119939 | 0.163244 | 0.138834 | 0.132621
514 | 0.087147 | 0.171534 | 0.129722 | 0.060904 | 0.11855 | 0.162373 | 0.137616 | 0.129928
513 | 0.086827 | 0.169606 | 0.127023 | 0.060131 | 0.116984 | 0.16097 | 0.136481 | 0.127334
512 | 0.086321 | 0.167324 | 0.124302 | 0.058949 | 0.115576 | 0.159568 | 0.134931 | 0.124848
511 | 0.085979 | 0.165204 | 0.12192 | 0.058454 | 0.114304 | 0.158105 | 0.133677 | 0.122174
510 | 0.08567 | 0.162879 | 0.119413 | 0.057593 | 0.112567 | 0.156184 | 0.131872 | 0.119505
509 | 0.085205 | 0.160538 | 0.116909 | 0.056697 | 0.110983 | 0.154783 | 0.130681 | 0.117034
508 | 0.084516 | 0.157923 | 0.114065 | 0.055961 | 0.109233 | 0.152465 | 0.128635 | 0.11409
507 | 0.08434 | 0.155565 | 0.111877 | 0.05534 | 0.107808 | 0.150782 | 0.127019 | 0.112093
506 | 0.083831 | 0.153258 | 0.109522 | 0.054628 | 0.106431 | 0.148974 | 0.12558 | 0.109738
505 | 0.083132 | 0.150656 | 0.10735 | 0.054045 | 0.104697 | 0.146811 | 0.123807 | 0.107451
504 | 0.082411 | 0.147895 | 0.105074 | 0.053073 | 0.103205 | 0.145021 | 0.121926 | 0.105188
503 | 0.082117 | 0.145771 | 0.103245 | 0.052851 | 0.102036 | 0.143174 | 0.120388 | 0.103337
502 | 0.08148 | 0.143269 | 0.101007 | 0.05233 | 0.100408 | 0.140977 | 0.118788 | 0.101304
501 | 0.080788 | 0.141036 | 0.099261 | 0.05175 | 0.099149 | 0.139123 | 0.116987 | 0.099558
500 | 0.080174 | 0.138723 | 0.097337 | 0.051254 | 0.097861 | 0.137232 | 0.115546 | 0.097643
499 | 0.079685 | 0.136395 | 0.095602 | 0.050737 | 0.096483 | 0.135419 | 0.113906 | 0.096054
498 | 0.078689 | 0.134168 | 0.094094 | 0.050335 | 0.095361 | 0.133294 | 0.11234 | 0.094452
497 | 0.07806 | 0.132035 | 0.092205 | 0.049719 | 0.093929 | 0.131284 | 0.110741 | 0.092621
496 | 0.077668 | 0.130055 | 0.090809 | 0.049578 | 0.092625 | 0.129471 | 0.109405 | 0.091507
495 | 0.077013 | 0.127862 | 0.089653 | 0.049366 | 0.091811 | 0.127848 | 0.108159 | 0.089979
494 | 0.076339 | 0.125849 | 0.088206 | 0.048643 | 0.09045 | 0.126142 | 0.106709 | 0.088763
493 | 0.075693 | 0.12412 | 0.086988 | 0.048469 | 0.089561 | 0.124368 | 0.105338 | 0.087644
492 | 0.075037 | 0.122114 | 0.085476 | 0.047979 | 0.088417 | 0.122484 | 0.103819 | 0.086344
491 | 0.074618 | 0.120334 | 0.084561 | 0.048076 | 0.087585 | 0.120938 | 0.103059 | 0.085411
490 | 0.074048 | 0.11899 | 0.083832 | 0.047757 | 0.086908 | 0.119386 | 0.101676 | 0.084251
489 | 0.073343 | 0.11708 | 0.082312 | 0.047502 | 0.085852 | 0.11781 | 0.100625 | 0.083276
488 | 0.072689 | 0.11551 | 0.081443 | 0.047208 | 0.085082 | 0.116671 | 0.099622 | 0.082615
487 | 0.072272 | 0.114314 | 0.081005 | 0.047361 | 0.084586 | 0.115136 | 0.099052 | 0.081994
486 | 0.071484 | 0.112764 | 0.07989 | 0.047036 | 0.083368 | 0.113615 | 0.097819 | 0.081018
485 | 0.071192 | 0.111633 | 0.079464 | 0.047018 | 0.083218 | 0.112346 | 0.097223 | 0.080464
484 | 0.070495 | 0.110266 | 0.078803 | 0.046936 | 0.082365 | 0.111357 | 0.09643 | 0.079795
483 | 0.06978 | 0.108889 | 0.078227 | 0.046964 | 0.081642 | 0.109913 | 0.095735 | 0.079214
482 | 0.069703 | 0.108005 | 0.077427 | 0.046925 | 0.081177 | 0.108722 | 0.095019 | 0.078591
481 | 0.069239 | 0.106977 | 0.077362 | 0.047024 | 0.08083 | 0.107924 | 0.094548 | 0.078099
480 | 0.068455 | 0.105803 | 0.076456 | 0.0466 | 0.080057 | 0.10665 | 0.093739 | 0.077669
479 | 0.067928 | 0.105111 | 0.076335 | 0.046737 | 0.079551 | 0.10565 | 0.093412 | 0.07725
478 | 0.067685 | 0.104179 | 0.075859 | 0.046944 | 0.079284 | 0.104962 | 0.092653 | 0.076759
477 | 0.067117 | 0.103081 | 0.075163 | 0.046686 | 0.078739 | 0.103949 | 0.092386 | 0.07643
476 | 0.067195 | 0.102712 | 0.07534 | 0.046711 | 0.078577 | 0.103652 | 0.092201 | 0.076444
475 | 0.066777 | 0.101847 | 0.075104 | 0.047009 | 0.078425 | 0.102774 | 0.091828 | 0.076026
474 | 0.066244 | 0.10111 | 0.074701 | 0.046908 | 0.077896 | 0.101676 | 0.091609 | 0.076054
473 | 0.065646 | 0.100326 | 0.07426 | 0.046774 | 0.077498 | 0.101059 | 0.091147 | 0.075299
472 | 0.065836 | 0.100163 | 0.074414 | 0.04688 | 0.077263 | 0.100618 | 0.091062 | 0.075577
471 | 0.06535 | 0.099384 | 0.074028 | 0.047018 | 0.076866 | 0.099934 | 0.090666 | 0.075082
470 | 0.06471 | 0.098398 | 0.073753 | 0.046795 | 0.076605 | 0.099213 | 0.090447 | 0.074766
469 | 0.064615 | 0.097973 | 0.073577 | 0.046617 | 0.076492 | 0.098691 | 0.090395 | 0.074717
468 | 0.064349 | 0.097583 | 0.073389 | 0.047002 | 0.076196 | 0.098249 | 0.089936 | 0.074714
467 | 0.064456 | 0.097583 | 0.073445 | 0.047354 | 0.076612 | 0.098156 | 0.090312 | 0.074893
466 | 0.063923 | 0.096789 | 0.07307 | 0.047065 | 0.076012 | 0.097353 | 0.089744 | 0.074591
465 | 0.063521 | 0.096814 | 0.073145 | 0.047346 | 0.07591 | 0.096966 | 0.089909 | 0.074568
464 | 0.063555 | 0.09647 | 0.073222 | 0.047275 | 0.075783 | 0.096873 | 0.089726 | 0.074589
463 | 0.063234 | 0.095764 | 0.07307 | 0.047289 | 0.075807 | 0.096125 | 0.089607 | 0.074801
462 | 0.063246 | 0.095791 | 0.072977 | 0.047153 | 0.075576 | 0.095934 | 0.089428 | 0.074459
461 | 0.063082 | 0.095525 | 0.073164 | 0.047572 | 0.075766 | 0.095679 | 0.08971 | 0.074553
460 | 0.06298 | 0.095346 | 0.073084 | 0.047509 | 0.075468 | 0.09564 | 0.089638 | 0.074511
459 | 0.062925 | 0.094751 | 0.073127 | 0.047649 | 0.075238 | 0.095053 | 0.089574 | 0.074413
458 | 0.062252 | 0.094507 | 0.072979 | 0.04749 | 0.075236 | 0.094681 | 0.089591 | 0.074317
457 | 0.062709 | 0.094749 | 0.073047 | 0.047917 | 0.075275 | 0.094677 | 0.089773 | 0.074434
456 | 0.062288 | 0.094371 | 0.072904 | 0.047874 | 0.075127 | 0.094488 | 0.089517 | 0.074517
455 | 0.062046 | 0.093835 | 0.072818 | 0.047609 | 0.074904 | 0.093946 | 0.089565 | 0.074329
454 | 0.062163 | 0.093885 | 0.072975 | 0.04781 | 0.075327 | 0.094019 | 0.089592 | 0.07454
453 | 0.062173 | 0.093877 | 0.07303 | 0.047772 | 0.07516 | 0.093764 | 0.089591 | 0.074733
452 | 0.062137 | 0.093552 | 0.073299 | 0.047809 | 0.075004 | 0.093329 | 0.089867 | 0.074721
451 | 0.062098 | 0.093404 | 0.073114 | 0.047915 | 0.075194 | 0.093475 | 0.089872 | 0.074703
450 | 0.061937 | 0.093607 | 0.073187 | 0.047897 | 0.07512 | 0.093211 | 0.089978 | 0.074918
449 | 0.062064 | 0.093532 | 0.07357 | 0.048085 | 0.075178 | 0.093268 | 0.090157 | 0.075033
448 | 0.061987 | 0.093237 | 0.07344 | 0.047897 | 0.075024 | 0.092963 | 0.090233 | 0.074974
447 | 0.061909 | 0.093046 | 0.073231 | 0.047924 | 0.074677 | 0.092737 | 0.090077 | 0.075081
446 | 0.061837 | 0.093236 | 0.073391 | 0.048092 | 0.075114 | 0.09272 | 0.090016 | 0.075197
445 | 0.061907 | 0.093098 | 0.073522 | 0.048312 | 0.07509 | 0.092941 | 0.090191 | 0.0753
444 | 0.061872 | 0.093152 | 0.073822 | 0.048208 | 0.075235 | 0.09269 | 0.090697 | 0.075239
443 | 0.061564 | 0.09277 | 0.073386 | 0.047954 | 0.0749 | 0.092381 | 0.090108 | 0.075402
442 | 0.061997 | 0.092874 | 0.07388 | 0.04841 | 0.075235 | 0.092516 | 0.090534 | 0.075334
441 | 0.061893 | 0.092995 | 0.074032 | 0.04846 | 0.075345 | 0.092479 | 0.090757 | 0.075554
440 | 0.061725 | 0.092859 | 0.074062 | 0.048338 | 0.075005 | 0.092208 | 0.090657 | 0.075476
439 | 0.061841 | 0.093114 | 0.073729 | 0.048364 | 0.075391 | 0.092345 | 0.090665 | 0.075646
438 | 0.06185 | 0.093161 | 0.07409 | 0.048312 | 0.075496 | 0.092407 | 0.091048 | 0.075829
437 | 0.062054 | 0.093003 | 0.07428 | 0.04845 | 0.075546 | 0.092571 | 0.091217 | 0.076102
436 | 0.062333 | 0.093269 | 0.074498 | 0.048758 | 0.075985 | 0.09253 | 0.091347 | 0.076304
435 | 0.062083 | 0.093245 | 0.074686 | 0.048641 | 0.075608 | 0.09239 | 0.091378 | 0.07625
434 | 0.062191 | 0.093294 | 0.074525 | 0.048478 | 0.075658 | 0.092517 | 0.091651 | 0.076756
433 | 0.062101 | 0.093157 | 0.074556 | 0.048474 | 0.075461 | 0.092232 | 0.091695 | 0.076504
432 | 0.062592 | 0.093209 | 0.075062 | 0.048631 | 0.076144 | 0.092644 | 0.091823 | 0.0769
431 | 0.062581 | 0.09349 | 0.074992 | 0.048542 | 0.076367 | 0.092653 | 0.09182 | 0.07702
430 | 0.062522 | 0.093254 | 0.074971 | 0.048674 | 0.076084 | 0.092451 | 0.092086 | 0.07669
429 | 0.062141 | 0.093028 | 0.074788 | 0.048423 | 0.0755 | 0.092665 | 0.091694 | 0.076657
428 | 0.062641 | 0.093533 | 0.075311 | 0.048705 | 0.076233 | 0.092673 | 0.092586 | 0.076811
427 | 0.062722 | 0.093435 | 0.075489 | 0.04896 | 0.076391 | 0.092766 | 0.092641 | 0.077378
426 | 0.062906 | 0.093536 | 0.075559 | 0.048319 | 0.076327 | 0.092757 | 0.092891 | 0.076991
425 | 0.063157 | 0.093675 | 0.075878 | 0.048788 | 0.076717 | 0.092994 | 0.09291 | 0.077617
424 | 0.063189 | 0.094186 | 0.075941 | 0.048728 | 0.076576 | 0.093081 | 0.093435 | 0.07788
423 | 0.06356 | 0.093778 | 0.075785 | 0.048593 | 0.076764 | 0.092916 | 0.093183 | 0.077566
422 | 0.063561 | 0.093821 | 0.076189 | 0.048808 | 0.077052 | 0.093033 | 0.093656 | 0.077723
421 | 0.063843 | 0.094168 | 0.076371 | 0.04894 | 0.077061 | 0.093307 | 0.093732 | 0.07815
420 | 0.063866 | 0.094083 | 0.076059 | 0.048454 | 0.077088 | 0.092984 | 0.09377 | 0.077822
419 | 0.063637 | 0.094111 | 0.07645 | 0.04857 | 0.077184 | 0.093308 | 0.093974 | 0.077933
418 | 0.063783 | 0.094368 | 0.076548 | 0.048885 | 0.077423 | 0.093547 | 0.094099 | 0.07823
417 | 0.064154 | 0.094557 | 0.076789 | 0.048693 | 0.077586 | 0.09364 | 0.094534 | 0.078571
416 | 0.064939 | 0.094854 | 0.07711 | 0.049081 | 0.077735 | 0.094173 | 0.094809 | 0.078851
415 | 0.064874 | 0.09495 | 0.077038 | 0.048685 | 0.07801 | 0.094098 | 0.09474 | 0.078814
414 | 0.064904 | 0.095199 | 0.077372 | 0.048769 | 0.07809 | 0.094049 | 0.095003 | 0.079223
413 | 0.065386 | 0.095313 | 0.07752 | 0.048853 | 0.078224 | 0.094251 | 0.095376 | 0.079467
412 | 0.065713 | 0.095696 | 0.077509 | 0.049016 | 0.078437 | 0.094737 | 0.095469 | 0.079644
411 | 0.065433 | 0.095351 | 0.077493 | 0.048743 | 0.078455 | 0.094527 | 0.095514 | 0.079528
410 | 0.065772 | 0.095613 | 0.077934 | 0.049113 | 0.078536 | 0.095021 | 0.095819 | 0.079588
409 | 0.066338 | 0.095893 | 0.078054 | 0.048705 | 0.078968 | 0.095086 | 0.096092 | 0.079923
408 | 0.066476 | 0.095862 | 0.078205 | 0.049029 | 0.079145 | 0.094803 | 0.096445 | 0.080061
407 | 0.066694 | 0.096679 | 0.078422 | 0.048846 | 0.079649 | 0.095225 | 0.096616 | 0.080385
406 | 0.067034 | 0.096065 | 0.078178 | 0.048594 | 0.079164 | 0.095294 | 0.09666 | 0.08012
405 | 0.066976 | 0.096732 | 0.078566 | 0.048977 | 0.079505 | 0.095801 | 0.097142 | 0.080466
404 | 0.067522 | 0.09637 | 0.078718 | 0.048703 | 0.079653 | 0.095505 | 0.097091 | 0.080478
403 | 0.068295 | 0.097309 | 0.079488 | 0.049299 | 0.080329 | 0.096265 | 0.097841 | 0.08109
402 | 0.068163 | 0.097165 | 0.079255 | 0.049097 | 0.079723 | 0.09608 | 0.097258 | 0.080961
401 | 0.068567 | 0.097509 | 0.079107 | 0.048955 | 0.080609 | 0.096643 | 0.097771 | 0.081394
400 | 0.068544 | 0.097653 | 0.079815 | 0.049474 | 0.080494 | 0.096768 | 0.098195 | 0.081338
399 | 0.06909 | 0.097959 | 0.079581 | 0.049032 | 0.08067 | 0.096781 | 0.098307 | 0.081586
398 | 0.069564 | 0.098337 | 0.080062 | 0.049445 | 0.08096 | 0.097359 | 0.098708 | 0.082054
397 | 0.069666 | 0.098518 | 0.080162 | 0.049163 | 0.081074 | 0.097385 | 0.098984 | 0.081939
396 | 0.070009 | 0.098525 | 0.080355 | 0.048946 | 0.081252 | 0.097649 | 0.098818 | 0.08202
395 | 0.070796 | 0.099089 | 0.080731 | 0.049105 | 0.081674 | 0.098094 | 0.099451 | 0.082322
394 | 0.070844 | 0.09932 | 0.080497 | 0.049096 | 0.081615 | 0.097848 | 0.099268 | 0.082268
393 | 0.070924 | 0.098962 | 0.080477 | 0.048798 | 0.081977 | 0.098313 | 0.099388 | 0.082797
392 | 0.071205 | 0.099422 | 0.080658 | 0.048655 | 0.082257 | 0.098645 | 0.100001 | 0.082673
391 | 0.072126 | 0.099776 | 0.081016 | 0.049063 | 0.082606 | 0.098975 | 0.100317 | 0.082917
390 | 0.071966 | 0.100283 | 0.081383 | 0.048925 | 0.082804 | 0.099239 | 0.100407 | 0.08336
389 | 0.07241 | 0.100314 | 0.080802 | 0.048678 | 0.082397 | 0.098995 | 0.100151 | 0.083156
388 | 0.07301 | 0.100438 | 0.08163 | 0.04859 | 0.082931 | 0.099512 | 0.101076 | 0.083667
387 | 0.073316 | 0.1008 | 0.081687 | 0.048889 | 0.083291 | 0.100111 | 0.101346 | 0.083434
386 | 0.073487 | 0.101177 | 0.081994 | 0.049197 | 0.08361 | 0.100217 | 0.100892 | 0.084019
385 | 0.07394 | 0.101582 | 0.081723 | 0.048844 | 0.08385 | 0.100435 | 0.101369 | 0.084143
384 | 0.074345 | 0.101376 | 0.081891 | 0.048643 | 0.083861 | 0.100286 | 0.101806 | 0.083751
383 | 0.074632 | 0.101928 | 0.082051 | 0.048818 | 0.083789 | 0.100875 | 0.101865 | 0.084249
382 | 0.075142 | 0.1027 | 0.082432 | 0.048936 | 0.084528 | 0.101471 | 0.10241 | 0.083969
381 | 0.075579 | 0.102413 | 0.08274 | 0.048545 | 0.084274 | 0.101356 | 0.102476 | 0.084077
380 | 0.075635 | 0.102243 | 0.082321 | 0.048702 | 0.08447 | 0.100998 | 0.102509 | 0.084448
379 | 0.076728 | 0.102758 | 0.082941 | 0.048937 | 0.085062 | 0.102165 | 0.102861 | 0.084946
378 | 0.076613 | 0.102848 | 0.082501 | 0.048613 | 0.085146 | 0.102113 | 0.102853 | 0.08451
377 | 0.077035 | 0.103697 | 0.08302 | 0.048878 | 0.085511 | 0.102727 | 0.103131 | 0.085217
376 | 0.077223 | 0.103666 | 0.082474 | 0.048212 | 0.085332 | 0.102771 | 0.10323 | 0.084896
375 | 0.077404 | 0.103457 | 0.083438 | 0.048416 | 0.085479 | 0.10255 | 0.103288 | 0.085267
374 | 0.078292 | 0.104333 | 0.083124 | 0.048819 | 0.085936 | 0.103441 | 0.103785 | 0.084868
373 | 0.07837 | 0.104618 | 0.083322 | 0.049011 | 0.08689 | 0.103923 | 0.103868 | 0.085721
372 | 0.078784 | 0.104418 | 0.083506 | 0.048478 | 0.086118 | 0.103514 | 0.104535 | 0.085453
371 | 0.079555 | 0.105327 | 0.083483 | 0.048322 | 0.08673 | 0.104103 | 0.104146 | 0.086405
370 | 0.078748 | 0.105152 | 0.083388 | 0.048013 | 0.085819 | 0.104286 | 0.104238 | 0.085131
369 | 0.079779 | 0.105566 | 0.084136 | 0.048267 | 0.086752 | 0.104599 | 0.104326 | 0.086052
368 | 0.079159 | 0.105521 | 0.08358 | 0.048416 | 0.086851 | 0.104561 | 0.104501 | 0.085312
367 | 0.080177 | 0.105735 | 0.084426 | 0.048279 | 0.087418 | 0.104989 | 0.105047 | 0.085574
366 | 0.080025 | 0.106136 | 0.083779 | 0.048198 | 0.087044 | 0.105254 | 0.105057 | 0.085554
365 | 0.080299 | 0.105932 | 0.08316 | 0.048524 | 0.087137 | 0.105192 | 0.104914 | 0.085903
364 | 0.08133 | 0.106408 | 0.083964 | 0.048492 | 0.088062 | 0.105978 | 0.105272 | 0.085912
363 | 0.081523 | 0.106544 | 0.083801 | 0.048305 | 0.087626 | 0.106009 | 0.105511 | 0.086138
362 | 0.081797 | 0.106147 | 0.083912 | 0.04815 | 0.087772 | 0.105924 | 0.105171 | 0.086218
361 | 0.082245 | 0.106775 | 0.08414 | 0.048613 | 0.088411 | 0.106602 | 0.106212 | 0.0868
360 | 0.082478 | 0.106892 | 0.08376 | 0.047962 | 0.087785 | 0.106638 | 0.105564 | 0.085924
359 | 0.082643 | 0.107267 | 0.084856 | 0.048414 | 0.088075 | 0.107344 | 0.105749 | 0.086404
358 | 0.082391 | 0.106945 | 0.083308 | 0.047522 | 0.087957 | 0.106682 | 0.105817 | 0.086432
357 | 0.083405 | 0.107677 | 0.084533 | 0.048191 | 0.088859 | 0.10731 | 0.106115 | 0.08687
356 | 0.082695 | 0.107131 | 0.083917 | 0.047983 | 0.087991 | 0.106898 | 0.105398 | 0.085873
355 | 0.082766 | 0.107367 | 0.084135 | 0.048376 | 0.088484 | 0.107337 | 0.105432 | 0.086043
354 | 0.083735 | 0.108339 | 0.084363 | 0.048689 | 0.089298 | 0.107667 | 0.106706 | 0.086423
353 | 0.084073 | 0.107726 | 0.08398 | 0.048029 | 0.089138 | 0.107183 | 0.106459 | 0.08704
352 | 0.084258 | 0.108134 | 0.084432 | 0.048098 | 0.088949 | 0.107725 | 0.106155 | 0.086564
351 | 0.083778 | 0.107723 | 0.083526 | 0.047861 | 0.089161 | 0.107518 | 0.105968 | 0.086326
350 | 0.084652 | 0.108396 | 0.084503 | 0.048096 | 0.089012 | 0.108103 | 0.106277 | 0.086681

## TiO2 Nanoparticles
Raw Data: Extinction (unitless)
Wavelength (nm) | TiO2, 50X dilution
800 | 0.037813
799 | 0.037936
798 | 0.039153
797 | 0.038821
796 | 0.038496
795 | 0.038714
794 | 0.038943
793 | 0.038865
792 | 0.039776
791 | 0.039558
790 | 0.040248
789 | 0.040776
788 | 0.040748
787 | 0.041099
786 | 0.040452
785 | 0.040142
784 | 0.040649
783 | 0.040783
782 | 0.041301
781 | 0.041101
780 | 0.041989
779 | 0.042558
778 | 0.042339
777 | 0.042656
776 | 0.041966
775 | 0.04292
774 | 0.042682
773 | 0.043165
772 | 0.042988
771 | 0.043929
770 | 0.04312
769 | 0.043031
768 | 0.044336
767 | 0.044137
766 | 0.044472
765 | 0.043956
764 | 0.045226
763 | 0.044985
762 | 0.045329
761 | 0.04583
760 | 0.046003
759 | 0.045506
758 | 0.045996
757 | 0.046031
756 | 0.046334
755 | 0.046548
754 | 0.046517
753 | 0.047475
752 | 0.046811
751 | 0.047006
750 | 0.047457
749 | 0.047829
748 | 0.047787
747 | 0.047885
746 | 0.048478
745 | 0.048966
744 | 0.049047
743 | 0.049053
742 | 0.049066
741 | 0.049218
740 | 0.04937
739 | 0.049964
738 | 0.050179
737 | 0.050544
736 | 0.050803
735 | 0.050629
734 | 0.051563
733 | 0.05187
732 | 0.052051
731 | 0.052133
730 | 0.052377
729 | 0.052586
728 | 0.052708
727 | 0.053223
726 | 0.052926
725 | 0.052984
724 | 0.053577
723 | 0.054048
722 | 0.054461
721 | 0.054511
720 | 0.055202
719 | 0.054551
718 | 0.055662
717 | 0.05553
716 | 0.056347
715 | 0.05606
714 | 0.05627
713 | 0.056978
712 | 0.056876
711 | 0.056857
710 | 0.057277
709 | 0.057869
708 | 0.058329
707 | 0.058267
706 | 0.058289
705 | 0.058883
704 | 0.059076
703 | 0.059522
702 | 0.059512
701 | 0.060186
700 | 0.060235
699 | 0.061112
698 | 0.060879
697 | 0.06147
696 | 0.061517
695 | 0.061921
694 | 0.062532
693 | 0.062372
692 | 0.062924
691 | 0.063682
690 | 0.063879
689 | 0.064192
688 | 0.064111
687 | 0.064765
686 | 0.065086
685 | 0.065336
684 | 0.065554
683 | 0.066043
682 | 0.066607
681 | 0.066424
680 | 0.067183
679 | 0.067404
678 | 0.067724
677 | 0.068086
676 | 0.068389
675 | 0.068786
674 | 0.069077
673 | 0.069488
672 | 0.069566
671 | 0.070132
670 | 0.070457
669 | 0.071118
668 | 0.071349
667 | 0.071734
666 | 0.072163
665 | 0.07261
664 | 0.073035
663 | 0.073259
662 | 0.073393
661 | 0.074075
660 | 0.074425
659 | 0.07506
658 | 0.075244
657 | 0.07531
656 | 0.075899
655 | 0.076515
654 | 0.07656
653 | 0.077207
652 | 0.077588
651 | 0.078224
650 | 0.078487
649 | 0.078927
648 | 0.079315
647 | 0.079549
646 | 0.080066
645 | 0.080846
644 | 0.080986
643 | 0.081707
642 | 0.082214
641 | 0.082752
640 | 0.083031
639 | 0.08354
638 | 0.08414
637 | 0.084392
636 | 0.085103
635 | 0.085588
634 | 0.085935
633 | 0.086287
632 | 0.086888
631 | 0.087297
630 | 0.087914
629 | 0.088334
628 | 0.0887
627 | 0.089163
626 | 0.089832
625 | 0.090418
624 | 0.090717
623 | 0.091007
622 | 0.092263
621 | 0.092253
620 | 0.093074
619 | 0.093638
618 | 0.094083
617 | 0.09456
616 | 0.095273
615 | 0.095558
614 | 0.096316
613 | 0.096736
612 | 0.097412
611 | 0.097999
610 | 0.098389
609 | 0.098934
608 | 0.099673
607 | 0.100497
606 | 0.100981
605 | 0.101512
604 | 0.102059
603 | 0.102774
602 | 0.103046
601 | 0.103676
600 | 0.104855
599 | 0.105071
598 | 0.105889
597 | 0.106623
596 | 0.106943
595 | 0.107634
594 | 0.108439
593 | 0.108966
592 | 0.109861
591 | 0.110296
590 | 0.111249
589 | 0.111722
588 | 0.11228
587 | 0.11321
586 | 0.114051
585 | 0.114479
584 | 0.115035
583 | 0.115948
582 | 0.116598
581 | 0.117512
580 | 0.118273
579 | 0.11889
578 | 0.119401
577 | 0.120484
576 | 0.121185
575 | 0.121959
574 | 0.122641
573 | 0.123402
572 | 0.124026
571 | 0.124911
570 | 0.126001
569 | 0.126751
568 | 0.127212
567 | 0.128212
566 | 0.12937
565 | 0.129872
564 | 0.130784
563 | 0.13157
562 | 0.132426
561 | 0.133202
560 | 0.133908
559 | 0.135098
558 | 0.135716
557 | 0.136785
556 | 0.137581
555 | 0.138664
554 | 0.139518
553 | 0.140395
552 | 0.141466
551 | 0.142333
550 | 0.143202
549 | 0.144579
548 | 0.145203
547 | 0.146124
546 | 0.147272
545 | 0.148123
544 | 0.149289
543 | 0.150004
542 | 0.151071
541 | 0.152453
540 | 0.15317
539 | 0.15436
538 | 0.155193
537 | 0.156299
536 | 0.157885
535 | 0.158858
534 | 0.160103
533 | 0.161406
532 | 0.162134
531 | 0.163289
530 | 0.164545
529 | 0.165859
528 | 0.167006
527 | 0.168454
526 | 0.169546
525 | 0.170526
524 | 0.171815
523 | 0.173298
522 | 0.174282
521 | 0.175475
520 | 0.17723
519 | 0.177953
518 | 0.179406
517 | 0.180437
516 | 0.182133
515 | 0.183315
514 | 0.184804
513 | 0.186095
512 | 0.187286
511 | 0.188689
510 | 0.190104
509 | 0.191478
508 | 0.192886
507 | 0.19453
506 | 0.196054
505 | 0.197468
504 | 0.199028
503 | 0.200552
502 | 0.202083
501 | 0.203609
500 | 0.205187
499 | 0.206634
498 | 0.208446
497 | 0.209496
496 | 0.211422
495 | 0.213187
494 | 0.214584
493 | 0.216558
492 | 0.218081
491 | 0.220081
490 | 0.222068
489 | 0.223505
488 | 0.225232
487 | 0.227344
486 | 0.228984
485 | 0.230863
484 | 0.232905
483 | 0.234641
482 | 0.236445
481 | 0.238571
480 | 0.240609
479 | 0.242523
478 | 0.244531
477 | 0.246447
476 | 0.248839
475 | 0.250806
474 | 0.252755
473 | 0.25452
472 | 0.257155
471 | 0.259025
470 | 0.261161
469 | 0.263628
468 | 0.265723
467 | 0.268362
466 | 0.270514
465 | 0.273043
464 | 0.275387
463 | 0.277669
462 | 0.280463
461 | 0.283163
460 | 0.285871
459 | 0.288259
458 | 0.290841
457 | 0.2937
456 | 0.296187
455 | 0.298445
454 | 0.301232
453 | 0.304314
452 | 0.306762
451 | 0.309808
450 | 0.312427
449 | 0.315586
448 | 0.318544
447 | 0.321072
446 | 0.324132
445 | 0.327395
444 | 0.330585
443 | 0.333109
442 | 0.336955
441 | 0.340588
440 | 0.343472
439 | 0.346784
438 | 0.350497
437 | 0.354029
436 | 0.357718
435 | 0.361269
434 | 0.365152
433 | 0.368588
432 | 0.372521
431 | 0.376467
430 | 0.380075
429 | 0.383501
428 | 0.387809
427 | 0.391895
426 | 0.395918
425 | 0.399851
424 | 0.404135
423 | 0.408285
422 | 0.412848
421 | 0.417237
420 | 0.421722
419 | 0.426333
418 | 0.431115
417 | 0.43611
416 | 0.441103
415 | 0.446009
414 | 0.451122
413 | 0.456487
412 | 0.461891
411 | 0.466617
410 | 0.471987
409 | 0.477445
408 | 0.483163
407 | 0.488579
406 | 0.494392
405 | 0.500015
404 | 0.505719
403 | 0.512263
402 | 0.51836
401 | 0.524975
400 | 0.531294
399 | 0.538369
398 | 0.545324
397 | 0.551883
396 | 0.559083
395 | 0.566346
394 | 0.573952
393 | 0.581783
392 | 0.589732
391 | 0.597606
390 | 0.605442
389 | 0.613982
388 | 0.623308
387 | 0.631611
386 | 0.641001
385 | 0.650325
384 | 0.659405
383 | 0.669363
382 | 0.678321
381 | 0.68829
380 | 0.698645
379 | 0.709064
378 | 0.718937
377 | 0.73164
376 | 0.74139
375 | 0.753834
374 | 0.766806
373 | 0.779668
372 | 0.792777
371 | 0.80775
370 | 0.821051
369 | 0.836507
368 | 0.852039
367 | 0.86736
366 | 0.884099
365 | 0.901581
364 | 0.919175
363 | 0.936193
362 | 0.954535
361 | 0.971169
360 | 0.990939
359 | 1.012266
358 | 1.031949
357 | 1.053081
356 | 1.073829
355 | 1.09421
354 | 1.118249
353 | 1.143073
352 | 1.166978
351 | 1.18978
350 | 1.215825